## Calculation (hidden)
(XT*X)-1 | [10 empty] | Sy,x |  | xo | xoT | [8 empty] | Sx,y*(xo'*(X'*X)-1*xo)^0.5
| 1 | 2 | 3 | 4 | 5 | 6 | 7 | 8 | 9 |  | 115.8465 |  |  |  | B | Al | Ca | Sr | Ba | Li | Na | K
1 | 0.346665 | -0.01451993 | -0.005729914 | -0.01005466 | -0.01463186 | -0.015048 | -0.01168943 | -0.01243492 | -0.01427794 |  |  |  | 1 | 1 | 0 | 1 | 10 | 0 | 0 | 0 | 14 | 0.1 | st. error
2 | -0.01451993 | 0.03203731 | -0.003676244 | -0.0011046 | 0.0001155793 | 4.202259e-05 | 0.0005111643 | 0.001061969 | 0.0007199165 |  | b | B | 0 | [9 empty] | 22.79323
3 | -0.005729914 | -0.003676244 | 0.002502231 | 0.0004354751 | 0.0004051848 | 0.0004729758 | 0.0001918937 | 9.923522e-06 | 0.0002138186 | B | 77.91522 | Al | 1
4 | -0.01005466 | -0.0011046 | 0.0004354751 | 0.000693972 | 0.0005356338 | 0.0005580362 | 0.0003328781 | 0.0002468152 | 0.0003796282 | Al | -18.94173 | Ca | 10 | [9 empty] | Prediction
5 | -0.01463186 | 0.0001155793 | 0.0004051848 | 0.0005356338 | 0.005807466 | 0.0007937281 | 0.0005091762 | 0.0004567438 | 0.0004175499 | Ca | -8.353036 | Sr | 0 | [9 empty] | 974.8287
6 | -0.015048 | 4.202259e-05 | 0.0004729758 | 0.0005580362 | 0.0007937281 | 0.003887206 | 0.0005171778 | 0.0004465526 | 0.0005015431 | Sr | -20.25996 | Ba | 0
7 | -0.01168943 | 0.0005111643 | 0.0001918937 | 0.0003328781 | 0.0005091762 | 0.0005171778 | 0.0007748851 | 0.000419883 | 0.0004598059 | Ba | -13.83986 | Li | 0 | [9 empty] | ta,n,p
8 | -0.01243492 | 0.001061969 | 9.923522e-06 | 0.0002468152 | 0.0004567438 | 0.0004465526 | 0.000419883 | 0.0005273858 | 0.0005216119 | Li | 21.10044 | Na | 14 | [9 empty] | 0.9999748
9 | -0.01427794 | 0.0007199165 | 0.0002138186 | 0.0003796282 | 0.0004175499 | 0.0005015431 | 0.0004598059 | 0.0005216119 | 0.0008253803 | Na | 21.27397 | K | 0.1
[10 empty] | K | 35.29454
[10 empty] | Const | 775.9358

## Water Solubility
Berechnung der Wasserlöslichkeit in Glasschmelzen , 1200oC, 1 atm Wasserdampfdruck
Der Rechner beruht auf |  |  |  | HIGH TEMPERATURE GLASS MELT PROPERTY DATABASE FOR MODELING
der Veröffentlichung: |  |  |  | Thomas P. Seward III and Terese Vascott, Editors
NSF Industry/University Center for Glass Research
Alfred University
Alfred, NY 14802
The American Ceramic Society, 2005
Rechner entworfen und gestaltet von: A. Flügel; flg@gmx.com; 5. Februar 2005
Anleitung:
1) Geben Sie die Glaszusammensetzung in mol% in die grün markierten Felder ein.
2) Beachten Sie die angegebenen Konzentrationsmaxima und -minima.
3) Vermeiden Sie ungewöhnliche Glaszusammensetzungen die außerhalb der Grenzen der Konzentrationsverhältnisse der Eingangsdaten liegen (siehe Veröffentlichung).
4) Der Rechner ermittelt die Wasserlöslichkeit in Silikat-Glasschmelzen bei 1200oC unter 1 atm H2O Partialdruck in den gelb markierten Feldern, sowie den Fehler der Vorhersage.
Die Glaskomponenten mit grauem Hintergrund haben einen insignifikanten Einfluß auf das Ergebnis, außer SiO2. Die Konzentrationen können ohne Einfluß auf das Ergebnis geändert werden.
SiO2 ist von der Berechnung ausgenommen, weil angenommen wird daß es die Differenz zu 100% darstellt.
| Konzentrationen in mol% |  |  |  | Vorhersage der Wasserlöslichkeit in Gewichts-ppm
| Eingabe | Min | Max |  | bei 1200oC unter 1 atm Wasserdampfdruck
SiO2 | 74.6 | 56.99 | 82 |  | Wert | Fehler |  |  |  | 0
B2O3 | 0 | 0 | 6.12 |  | 974.8287 | +/- | 22.79323 |  |  | 0
Al2O3 | 1 | 0 | 14.3 |  | Fehler = Standardabweichung des vorhergesagten Wertes |  |  |  |  | 0
MgO | 0 | 0 | 10 | [6 empty] | 0
CaO | 10 | 0 | 20 |  | Das Vertrauensintervall der Vorhersage |  |  |  |  | 0
SrO | 0 | 0 | 10 |  | hängt von der gewünschten Sicherheit ab: |  |  |  |  | 0
BaO | 0 | 0 | 10 |  | Sicherheit: |  |  | 67.8727 | % | 0
Li2O | 0 | 0 | 38 |  | Vertrauensintervall in Gewichts-ppm: |  |  |  |  | 0
Na2O | 14 | 0 | 38 |  | +/- | 22.79265 |  |  |  | 0
K2O | 0.1 | 0 | 38 | [6 empty] | 0
TiO2 | 0.1 | 0 | 0.44 | [6 empty] | 0
F | 0 | 0 | 0.7 | [6 empty] | 0
SO3 | 0.1 | 0 | 0.16 | [6 empty] | 0
Fe2O3 | 0.1 | 0 | 0.7 | [6 empty] | 0
0